## Sheet1
样本ID | 应用场景 | 官能化试剂名称 | 试剂整体 SMILES | 核心官能团 SMILES | 核心官能团名称 | 核心官能团化学式 | 官能化程度 (wt%) | 核磁谱图 | 微相分离图片表征 | 核心力学图谱 | DSC 谱图 | 引文 | DOI | DOI_SI
SSBR-002 | 绿色轮胎胎面胶 | 3 - 巯基丙醇（MPL） | SCCCO | CO | 羟基 | -OH | 0.036 | 文献 Fig.1 (A) SSBR-g-MPL 核磁谱图 | 文献 Fig.5 (C) SSBR-g-MPL 复合材料 TEM 微相分离图 | 文献 Fig.8 (A) SSBR-g-MPL 复合材料应力 - 应变曲线 | 文献 Fig.2 SSBR-g-MPL 生胶 DSC 谱图 | Gao W ,Lu J ,Song W , et al.Interfacial interaction modes construction of various functional SSBR-silica towards high filler dispersion and excellent composites performances[J].RSC Advances,2019,9(33):18888-18897. | 10.1039_c9ra02783a_Gao_2019 | 10.1039_c9ra02783a_Gao_2019_SI
SSBR-003 | 绿色轮胎胎面胶 | 11 - 巯基十一烷酸（MUA） | SCCCCCCCCCCC(=O)O | C(=O)O | 羧基 | -COOH | 0.087 | 文献 Fig.1 (B) SSBR-g-MUA 核磁谱图 | 文献 Fig.5 (D) SSBR-g-MUA 复合材料 TEM 微相分离图 | 文献 Fig.8 (A) SSBR-g-MUA 复合材料应力 - 应变曲线 | 文献 Fig.2 SSBR-g-MUA 生胶 DSC 谱图 | Gao W ,Lu J ,Song W , et al.Interfacial interaction modes construction of various functional SSBR-silica towards high filler dispersion and excellent composites performances[J].RSC Advances,2019,9(33):18888-18897. | 10.1039_c9ra02783a_Gao_2019 | 10.1039_c9ra02783a_Gao_2019_SI
SSBR-004 | 绿色轮胎胎面胶 | 3 - 巯基丙基三乙氧基硅烷（MPTES） | SCCC[Si](OCC)(OCC)OCC | [Si](OCC)(OCC)OCC | 三乙氧基硅烷基 | -Si(OC2H5)3 | 0.095 | 文献 Fig.1 (C) SSBR-g-MPTES 核磁谱图 | 文献 Fig.5 (E) SSBR-g-MPTES 复合材料 TEM 微相分离图 | 文献 Fig.8 (A) SSBR-g-MPTES 复合材料应力 - 应变曲线 | 文献 Fig.2 SSBR-g-MPTES 生胶 DSC 谱图 | Gao W ,Lu J ,Song W , et al.Interfacial interaction modes construction of various functional SSBR-silica towards high filler dispersion and excellent composites performances[J].RSC Advances,2019,9(33):18888-18897. | 10.1039_c9ra02783a_Gao_2019 | 10.1039_c9ra02783a_Gao_2019_SI
SSBR-006 | 绿色轮胎/硅胶复合材料 | 3-巯基丙酸（MPA） | O=C(O)CCS | C(=O)O | 羧基 | -COOH | 2.40 wt% | 文献 Fig.1 NMR谱图 | 文献 Fig.8 TEM图 | 文献 Fig.6 Payne效应曲线及Fig.9 DMA曲线 | 文献 Fig.11 DSC曲线 | Qu L, et al. Contribution of silica–rubber interactions on the viscoelastic behaviors of modified solution polymerized styrene butadiene rubbers (M-S-SBRs) filled with silica. RSC Adv, 2014, 4(108): 64354-64363. | 10.1039_c4ra09492a_Qu_2014 | -
SSBR-007 | 绿色轮胎/硅胶复合材料 | 3-巯基丙酸（MPA） | O=C(O)CCS | C(=O)O | 羧基 | -COOH | 4.20 wt% | 文献 Fig.1 NMR谱图 | 文献 Fig.8 TEM图 | 文献 Fig.6 Payne效应曲线及Fig.9 DMA曲线 | 文献 Fig.11 DSC曲线 | Qu L, et al. Contribution of silica–rubber interactions on the viscoelastic behaviors of modified solution polymerized styrene butadiene rubbers (M-S-SBRs) filled with silica. RSC Adv, 2014, 4(108): 64354-64363. | 10.1039_c4ra09492a_Qu_2014 | -
SSBR-008 | 绿色轮胎/硅胶复合材料 | 3-巯基丙酸（MPA） | O=C(O)CCS | C(=O)O | 羧基 | -COOH | 9.60 wt% | 文献 Fig.1 NMR谱图 | 文献 Fig.8 TEM图 | 文献 Fig.6 Payne效应曲线及Fig.9 DMA曲线 | 文献 Fig.11 DSC曲线 | Qu L, et al. Contribution of silica–rubber interactions on the viscoelastic behaviors of modified solution polymerized styrene butadiene rubbers (M-S-SBRs) filled with silica. RSC Adv, 2014, 4(108): 64354-64363. | 10.1039_c4ra09492a_Qu_2014 | -
SSBR-010 | 轮胎、密封件与减震器 | 2-巯基乙醇（ME） | OCCS | O | 羟基 | -OH | 1.84 wt% | 文献 Fig.S1 ¹H NMR谱图 | - | 文献 Fig.7(c) 应力-应变曲线及Fig.7(d) tan δ曲线 | 文献 Fig.3 DSC曲线 | Zhang X, Tang Z, Guo B. Regulation of mechanical properties of diene rubber cured by oxa-Michael Reaction via manipulating network structure[J]. Polymer, 2018, 144: 57-64. | 10.1016_j.polymer.2018.04.039_Zhang_2018 | 10.1016_j.polymer.2018.04.039_Zhang_2018_SI
SSBR-011 | 轮胎、密封件与减震器 | 2-巯基乙醇（ME） | OCCS | O | 羟基 | -OH | 4.76 wt% | 文献 Fig.S2 ¹H NMR谱图 | - | 文献 Fig.6(c) 应力-应变曲线及Fig.6(d) tan δ曲线 | 文献 Fig.3 DSC曲线 | Zhang X, Tang Z, Guo B. Regulation of mechanical properties of diene rubber cured by oxa-Michael Reaction via manipulating network structure[J]. Polymer, 2018, 144: 57-64. | 10.1016_j.polymer.2018.04.039_Zhang_2018 | 10.1016_j.polymer.2018.04.039_Zhang_2018_SI
SSBR-012 | 轮胎、密封件与减震器 | 2-巯基乙醇（ME） | OCCS | O | 羟基 | -OH | 6.09 wt% | 文献 Fig.2 ¹H NMR谱图 | - | 文献 Fig.7(c) 应力-应变曲线及Fig.7(d) tan δ曲线 | 文献 Fig.3 DSC曲线 | Zhang X, Tang Z, Guo B. Regulation of mechanical properties of diene rubber cured by oxa-Michael Reaction via manipulating network structure[J]. Polymer, 2018, 144: 57-64. | 10.1016_j.polymer.2018.04.039_Zhang_2018 | 10.1016_j.polymer.2018.04.039_Zhang_2018_SI
SSBR-014 | 绿色轮胎胎面胶 | 3-巯基丙酸（MPA） | O=C(O)CCS | C(=O)O | 羧基 | -COOH | 2.85 wt% | 文献 Fig.1 ¹H NMR谱图 | - | 文献 Fig.12 tan δ曲线 | - | Wang L, Lu Y, Xie X, et al. In situ grafting onto solution polymerized styrene butadiene rubbers (SSBR) filled with silica via solid state method[J]. Journal of Applied Polymer Science, 2018, 135(34): 46653. | 10.1002_app.46653_Wang_2018 | -
SSBR-015 | 绿色轮胎胎面胶 | 3-巯基丙酸（MPA） | O=C(O)CCS | C(=O)O | 羧基 | -COOH | 3.17 wt% | 文献 Fig.1 ¹H NMR谱图 | - | 文献 Fig.12 tan δ曲线 | - | Wang L, Lu Y, Xie X, et al. In situ grafting onto solution polymerized styrene butadiene rubbers (SSBR) filled with silica via solid state method[J]. Journal of Applied Polymer Science, 2018, 135(34): 46653. | 10.1002_app.46653_Wang_2018 | -
SSBR-016 | 绿色轮胎胎面胶 | 3-巯基丙酸（MPA） | O=C(O)CCS | C(=O)O | 羧基 | -COOH | 4.29 wt% | 文献 Fig.1 ¹H NMR谱图 | 文献 Fig.9(a) TEM图 | 文献 Fig.12 tan δ曲线 | - | Wang L, Lu Y, Xie X, et al. In situ grafting onto solution polymerized styrene butadiene rubbers (SSBR) filled with silica via solid state method[J]. Journal of Applied Polymer Science, 2018, 135(34): 46653. | 10.1002_app.46653_Wang_2018 | -
SSBR-017 | 绿色轮胎胎面胶 | 3-巯基丙酸（MPA） | O=C(O)CCS | C(=O)O | 羧基 | -COOH | 5.07 wt% | 文献 Fig.1 ¹H NMR谱图 | - | 文献 Fig.12 tan δ曲线 | - | Wang L, Lu Y, Xie X, et al. In situ grafting onto solution polymerized styrene butadiene rubbers (SSBR) filled with silica via solid state method[J]. Journal of Applied Polymer Science, 2018, 135(34): 46653. | 10.1002_app.46653_Wang_2018 | -